## Feuil1
Désignation | M1 | M2 | M3 | M4 | M5 | M6 | M7 | M8 | M9 | M10 | C11 | M12 | B13 | B14 | Désignation | B15 | B16 | B17 | B18 | B19 | C20 | M21 | M22 | M23 | B24 | B25 | C26 | B27 | B28 | Désignation | C29 | C30 | M31 | M32 | B33 | B34 | B35 | B36 | B37 | M38 | B39 | B40 | B41 | B42 | Désignation | B43 | M44 | M45 | M46 | M47 | M48 | C49 | B50 | B51 | B52 | B53 | LJter1 | LJter2
| M : mortier | B : béton | C: coulis
Formulation [kg] pour un m3 malaxé | [14 empty] | Formulation [kg] pour un m3 malaxé | [14 empty] | Formulation [kg] pour un m3 malaxé | [14 empty] | Formulation [kg] pour un m3 malaxé
CPA Beffes | 286.8559 |  | 454.8514 | 274.6781 |  |  | 276.8788 |  | 460.7297 | 275.6154 |  | 402 | 282.6362 | 288.2617 | CPA Beffes | 156.8607 | 289.7834 | 277.111 | 365.1774 | 423.2416 | [9 empty] | CPA Beffes |  |  |  | 415.1874 |  | 413.3151 | 409.0967 | 411.1787 | 280.5382 | 358.4322 | 427.303 | 412.4055 | 367.0264 | 371.3251 | CPA Beffes | 370.4762 | 359.3728 | 233.5 |  | 591.1 |  |  | 345.696 | 348.4798 | 491.2906 | 342.7976
CPA Havre | [14 empty] | CPA Havre | [14 empty] | CPA Havre | [14 empty] | CPA Havre | [11 empty] | 360 | 360
CPA VAB | [14 empty] | CPA VAB | [5 empty] | 1625.075 | 1173.709 | 763.8666 | 367.0739 | 239.3193 |  | 1607.585 | 415.9774 | 285.2942 | CPA VAB | 507.5843 | 1049.207 | 413.0463 | [11 empty] | CPA VAB
CV | 93.22312 | 392.9482 | [12 empty] | CV | [14 empty] | CV | [14 empty] | CV | [6 empty] | 1182
Filler |  |  |  |  | 516.6547 | 508.1158 |  | 343.818 |  |  | 1437.003 |  |  |  | Filler | 138.3826 | [9 empty] | 303 |  |  |  | Filler | 1015.169 | 524.6035 |  |  | 289.9 | [9 empty] | Filler |  |  |  | 396.6 |  | 512.5
S1 | [11 empty] | 1497.6 |  |  | S1 | [14 empty] | S1 |  |  | 1538.598 | 1546.573 | 633 | 904.1268 | 585.0083 | 1259.235 | 841.5209 | 1596.56 | 480.8169 | 930.7873 | 686.4157 | 694.8357 | S1 | 801.0297 | 1568.276 | 1674.9 | 1477.399 |  |  |  | 713.1214 | 726.8102 | 657.1384 | 751.2165
S2 |  | 1330.08 | 1371.536 | 1514.935 | 1395.049 | 1371.933 | 1527.495 | 1456.164 | 1382.088 | 1515.986 |  |  |  |  | S2 | [14 empty] | S2 | [14 empty] | S2 |  |  |  |  | 1369.343 | 1383.765
S3 | 1439.341 | [11 empty] | 877.0768 | 864.7851 | S3 | 1107.365 | 870.2649 | 831.2312 | 683.0189 | 476.2102 |  | 586.8544 | 1145.749 | 1564.796 | 880.8944 | 661.5 |  | 938.9147 | 643.8945 | S3 | [14 empty] | S3
S4 | [14 empty] | S4 | [14 empty] | S4 | [14 empty] | S4 | [11 empty] | 96 | 97
S5 | [14 empty] | S5 | [14 empty] | S5 | [14 empty] | S5 | [11 empty] | 718 | 727
G1 | [12 empty] | 877.0768 | 864.7851 | G1 | 553.7334 | 869.3501 |  | 292.1419 | 380.9276 |  |  |  |  | 162.7331 | 303 |  |  |  | G1 |  |  |  |  | 289.9 | [5 empty] | 384.5929 |  | 293.5608 | 297.0601 | G1 | 801.0297 | [6 empty] | 305.2002 | 311.5859 | 281.971 | 322.2298
G2 | [14 empty] | G2 |  |  | 969.8375 |  | 687.7802 |  |  |  |  | 775.5248 |  |  | 626.0445 | 1135.991 | G2 | [5 empty] | 173.5923 | 252.6172 | 75.04011 | 981.8427 |  | 694.4684 | 620.591 |  |  | G2
G3 | [14 empty] | G3 |  |  |  | 657.3193 | [6 empty] | 757.4 |  |  |  | G3 |  |  |  |  | 724.8 | 549.7091 | 800.8068 | 239.5116 |  |  |  |  | 660.5872 | 668.3852 | G3 | [7 empty] | 678.5518 | 691.9287 | 625.8744 | 714.9779
G4 | [14 empty] | G4 | [14 empty] | G4 | [14 empty] | G4 | [11 empty] | 298 | 306
G5 | [14 empty] | G5 | [14 empty] | G5 | [14 empty] | G5 | [11 empty] | 686 | 696
SP1 * | [14 empty] | SP1 * | [14 empty] | SP1 * | [14 empty] | SP1 *
P1 * | [14 empty] | P1 * | [14 empty] | P1 * | [14 empty] | P1 *
R1 * | 0.8% |  | 0.8% | 0.8% |  |  | 0.8% | [7 empty] | R1 * | [14 empty] | R1 * | [14 empty] | R1 *
AEA1* | [14 empty] | AEA1* | [14 empty] | AEA1* |  |  |  |  | 0.01% | [9 empty] | AEA1*
Eau totale | 286.9572 | 302.5711 | 266.1311 | 270.524 | 232.525 | 264.2728 | 253.1637 | 274.1635 | 253.3406 | 261.8347 | 445.4008 | 266.3 | 204.6851 | 216.2217 | Eau totale | 221.4324 | 199.9312 | 204.2994 | 255.675 | 264.5387 | 476.881 | 392.863 | 307.3167 | 242.384 | 207.8915 | 227.2 | 482.2956 | 280.6301 | 228.459 | Eau totale | 444.1863 | 459.0031 | 247.8278 | 249.1124 | 169.1 | 247.9891 | 245.458 | 246.7072 | 206.8344 | 245.7821 | 267.0644 | 278.1754 | 256.9788 | 244.159 | Eau totale | 245.3153 | 245.377 | 243.7161 | 262.7589 | 253.3293 | 256.2527 | 437.3197 | 237.0487 | 219.0157 | 235.8195 | 195.8844 | 211.8 | 191.8
* en pourcentage d'extrait sec par rapport au ciment | [14 empty] | * en pourcentage d'extrait sec par rapport au ciment | [14 empty] | * en pourcentage d'extrait sec par rapport au ciment | [14 empty] | * en pourcentage d'extrait sec par rapport au ciment
Expérience | [14 empty] | Expérience | [14 empty] | Expérience | [14 empty] | Expérience
Air occlus | 4.7% | 2.4% | 8% | 8% | 5.8% | 3.8% | 9.2% | 5.8% | 8.7% | 8.8% | 2% | 5.2% | 3.9% | 3.5% | Air occlus | 5.2% | 4.7% | 3.1% | 1.1% | 1.4% | 2% | 2.7% | 3.3% | 6.6% | 3.4% | 0.9% | 2% | 0.55% | 1.3% | Air occlus | 2.1% | 2.1% | 5.6% | 4.7% | 10% | 1.05% | 0.65% | 3.7% | 1.9% | 5% | 0.45% | 1% | 0.6% | 1% | Air occlus | 2.8% | 6.05% | 6.3% | 4.4% | 5% | 4% | 2.05% | 1.15% | 1.6% | 1.6% | 1.9% | 1.9% | 2.5%
Affaissement [cm] | n.m. | n.m. | n.m. | n.m. | n.m. | n.m. | n.m. | n.m. | n.m. | n.m. | n.m. | n.m. | n.m. | n.m. | Affaissement [cm] | n.m. | n.m. | n.m. | n.m. | n.m. | n.m. | n.m. | n.m. | n.m. | n.m. | n.m. | n.m. | n.m. | n.m. | Affaissement [cm] | n.m. | n.m. | n.m. | n.m. | n.m. | n.m. | n.m. | n.m. | n.m. | n.m. | n.m. | n.m. | n.m. | n.m. | Affaissement [cm] | n.m. | n.m. | n.m. | n.m. | n.m. | n.m. | n.m. | 20 | 18 | 15 | 5 | 18.5 | 12
V.I.R. ** [10-5 m.s-1] | 6.371573 | 6.8 | 1.4 | 4 | 0.7 | 1.2 | 2.5 | 3.05999 | 2.5 | 7.5 | 0.7518077 | 2 | 3.095851 | 3.7 | V.I.R. ** [10-5 m.s-1] | 3.001383 | 1.9 | 1.777518 | 5.9 | 3.2 | 0.7 | 1.157921 | 1.413087 | 3.094865 | 3 | 2.3 | 0.8 | 5.5 | 2.8 | V.I.R. ** [10-5 m.s-1] | 0.5105439 | 0.5019474 | 1.74513 | 1.59622 | 0.26 | 1.451882 | 1.6 | 1.3813 | 1.149154 | 1.496733 | 2.602889 | 2.999526 | 3 | 1.6 | V.I.R. ** [10-5 m.s-1] | 1.69684 | 1.204578 | 2.698824 | 1.403946 | 0.7505592 | 1.01361 | 1.345534 | 3.7 | 1.599036 | 0.8505702 | 0.7781456 | 1.55 | 1.2
** Vitesse initiale de ressuage (dans le cas d'un ressuage homogène) | [14 empty] | ** Vitesse initiale de ressuage (dans le cas d'un ressuage homogène) | [14 empty] | ** Vitesse initiale de ressuage (dans le cas d'un ressuage homogène) | [14 empty] | ** Vitesse initiale de ressuage (dans le cas d'un ressuage homogène)
Calculs | [14 empty] | Calculs | [14 empty] | Calculs | [14 empty] | Calculs
Compacité | 0.6769231 | 0.6812292 | 0.6648593 | 0.6616065 | 0.7206354 | 0.7087027 | 0.6670668 | 0.6794859 | 0.6707336 | 0.662304 | 0.5345992 | 0.6936312 | 0.7721102 | 0.764353 | Compacité | 0.7409687 | 0.7687324 | 0.7810565 | 0.7489538 | 0.7359734 | 0.503119 | 0.5848318 | 0.6688493 | 0.7041344 | 0.7745382 | 0.78 | 0.4977044 | 0.7276416 | 0.7750521 | Compacité | 0.5348137 | 0.5199969 | 0.708481 | 0.7162749 | 0.7468 | 0.7565406 | 0.7640706 | 0.7297659 | 0.790724 | 0.7170029 | 0.7430882 | 0.7254768 | 0.7527146 | 0.7617226 | Compacité | 0.7411032 | 0.7066692 | 0.7066835 | 0.7050603 | 0.7076254 | 0.7148174 | 0.5291751 | 0.7676724 | 0.7815258 | 0.763142 | 0.8022124 | 0.7903473 | 0.8040337
Surface volumique [m2.m-3] | 169199 | 212927.7 | 189883.5 | 120982 | 359622.8 | 359633.7 | 120956.4 | 258112.4 | 190593.5 | 121232.5 | 1308125 | 161717 | 101667 | 104531.2 | Surface volumique [m2.m-3] | 153810 | 104490.1 | 98089.93 | 132029.3 | 153727.4 | 762993.6 | 478960.5 | 278117.5 | 133962.9 | 78932.06 | 193465 | 762993.6 | 141571.3 | 91417.75 | Surface volumique [m2.m-3] | 1147946.5 | 967592.1 | 148289.1 | 161717.1 | 193465 | 148543.1 | 143701.8 | 155473.6 | 98089.05 | 141244.8 | 153716.9 | 154789.6 | 132041.3 | 132010.5 | Surface volumique [m2.m-3] | 136287.8 | 143470.4 | 97727.46 | 283957.5 | 228633.8 | 359637.5 | 767217.6 | 122402.6 | 121255.4 | 172511.7 | 116442.2 | 125714 | 124150.5
Perméabilité [m.s-1] | 8,19.10-7 | 9,8.10-7 | 1,03.10-7 | 7,65.10-7 | 0,91.10-7 | 1,73.10-7 | 4,86.10-7 | 4,56.10-7 | 2,75.10-7 | 12,0.10-7 | 2,20.10-7 | 2,83.10-7 | 3,91.10-7 | 5,14.10-7 | Perméabilité [m.s-1] | 4,36.10-7 | 3,22.10-7 | 2,89.10-7 | 8,0.10-7 | 4,56.10-7 | 1,24.10-7 | 1,59.10-7 | 2,02.10-7 | 6,26.10-7 | 4,66.10-7 | 3,53.10-7 | 1,42.10-7 | 6,65.10-7 | 4,23.10-7 | Perméabilité [m.s-1] | 1,62.10-7 | 1,41.10-7 | 1,07.10-7 | 1,46.10-7 | 0,45.10-7 | 2,23.10-7 | 2,71.10-7 | 1,74.10-7 | 0,91.10-7 | 1,96.10-7 | 3,11.10-7 | 3,73.10-7 | 4,78.10-7 | 3,33.10-7 | Perméabilité [m.s-1] | 2,71.10-7 | 2,03.10-7 | 5,47.10-7 | 1,76.10-7 | 1,16.10-7 | 1,47.10-7 | 5,33.10-7 | 3,3.10-7 | 1,82.10-7 | 1,14.10-7 | 0,74.10-7 | 2,03.10-7 | 1,01.10-7
V.I.R. [10-5 m.s-1] | 5.565284 | 5.999006 | 0.6956351 | 4.823219 | 0.6084641 | 1.166774 | 3.054442 | 2.866217 | 1.938962 | 7.711862 | 1.180074 | 2.017897 | 2.915316 | 3.81964 | V.I.R. [10-5 m.s-1] | 3.067207 | 2.38626 | 2.370956 | 6.066876 | 3.547236 | 0.7545869 | 1.027328 | 1.395516 | 4.272424 | 3.337825 | 2.488728 | 0.8559035 | 4.830818 | 3.120453 | V.I.R. [10-5 m.s-1] | 0.9312295 | 0.8390491 | 0.6526612 | 1.091419 | 0.2867915 | 1.736473 | 2.10907 | 1.310343 | 0.728591 | 1.421608 | 2.423965 | 2.882716 | 3.552683 | 2.493805 | V.I.R. [10-5 m.s-1] | 1.953987 | 1.439705 | 3.642489 | 1.127901 | 0.9493712 | 0.993157 | 2.14468 | 2.45356 | 1.366982 | 0.9059173 | 0.5571346 | 1.64 | 0.8
Erreur sur la vitesse | [14 empty] | Erreur sur la vitesse | [14 empty] | Erreur sur la vitesse | [14 empty] | Erreur sur la vitesse
initiale de ressuage | 14.49% | 13.35% | 101.3% | 17.07% | 15.04% | 2.848% | 18.15% | 6.761% | 28.93% | 2.747% | 36.29% | 0.8869% | 6.193% | 3.132% | initiale de ressuage | 2.146% | 20.38% | 25.03% | 2.751% | 9.789% | 7.234% | 12.71% | 1.259% | 27.56% | 10.12% | 7.583% | 6.532% | 13.85% | 10.27% | initiale de ressuage | 45.18% | 40.18% | 167.4% | 46.25% | 9.342% | 16.39% | 24.14% | 5.415% | 57.72% | 5.284% | 7.381% | 4.052% | 15.56% | 35.84% | initiale de ressuage | 13.16% | 16.33% | 25.91% | 24.47% | 20.94% | 2.059% | 37.26% | 50.8% | 16.98% | 6.11% | 39.67% | 5.488% | 50%
| SP1 : | OPTIMA 100 |  | Chryso | [11 empty] | SP1 : | OPTIMA 100 |  | Chryso | [11 empty] | SP1 : | OPTIMA 100 |  | Chryso | [11 empty] | SP1 : | OPTIMA 100 |  | Chryso
| P1 : | Plastiment 22 S |  | Sika | [11 empty] | P1 : | Plastiment 22 S |  | Sika | [11 empty] | P1 : | Plastiment 22 S |  | Sika | [11 empty] | P1 : | Plastiment 22 S |  | Sika
| R1 : | Chrysotard |  | Chryso | [11 empty] | R1 : | Chrysotard |  | Chryso | [11 empty] | R1 : | Chrysotard |  | Chryso | [11 empty] | R1 : | Chrysotard |  | Chryso
| AEA1 : | Sika AEA15 |  | Sika | [11 empty] | AEA1 : | Sika AEA15 |  | Sika | [11 empty] | AEA1 : | Sika AEA15 |  | Sika | [11 empty] | AEA1 : | Sika AEA15 |  | Sika